## Sheet1
三十款服装防晒效果比较试验结果一览表
编号 | 样 品 基 本 情 况 | [6 empty] | 比 较 结 果
| 标称商标 | 标称商品名称 | 样品颜色 | 标称款号/型号 | 标称生产厂家/ 销售或代理名称 | 购买地点 | 购买单价（元/件） | 产品使用说明 | 纤维含量 |  | 防紫外线性能 |  |  | 透气性 |  | 样品防紫外线性能对比结果显示 样品透气性对比结果显示
[9 empty] | 标注值 | 实测值 | 是否标称有防晒性能 | 标称 UPF | 实测 UPF | 是否标称有透气性能 | 实测 mm/S
1 | Kolumb 哥仑步 | 衬衫 | 驼色 | 109663 | 上海哥伦步户外用品有限公司/福建哥仑步户外用品有限公司 | 北京利生体育商厦 | 199 | ● | 面料：100%锦纶 里料：100%聚酯纤维 | 面料:锦纶100% 里料:聚酯纤维100% | 是 | 40+ | >50 | 是 | 122
2 | northern Sun | 女式皮肤风衣 | 桔色 | 10D4296 | 祥尔瑞（天津）服装服饰有限公司 | 北京新世界崇文店 | 249 | ● | 100%锦纶 | 锦纶100% | 是 | 30+ | 10 | 是 | 405
3 | —— | —— | 玫红色 | 1401# | —— | 西单明珠广场 | 100 | 无制造者名称、地址，无产品标准编号，无耐久性标签，产品号型规格不规范 | 100%锦纶 | 锦纶100% | 是 | —— | 12 | 是 | 160
4 | SCALER （思凯乐） | 男防紫外线皮肤风衣 | 深蓝 | F5120507 | 北京思凯乐旅游用品有限公司 | 北京王府井百货大楼 | 419 | ● | 100%锦纶 | 锦纶100% 涂层除外 | 是 | >50+ | >50 | —— | 9.8
5 |  | 男长袖速干衬衫 | 军绿 | F5116505 |  |  | 347 | ● | 面料：100%锦纶 面料2：100%聚酯纤维 | 面料1:锦纶100% 面料2:聚酯纤维100% | 是 | >50+ | >50 | —— | 85.8
6 | Arc'teryx | 衬衫 | 深蓝绿 | L06194800 14472 | 亚玛芬体育用品贸易（上海）有限公司 | 卓展购物中心 | 1803.1 | ● | 大身：100%聚酯 拼布：70%聚酯纤维 30%丙纶 配件除外 | 大身：聚酯纤维100% 拼布：聚酯纤维71.6% 丙纶28.4% | 是 | 50+ | >50 | —— | 104
7 | AIGLE | 衬衫 | 白色 | BOUGAINVILLE | 艾高（中国）户外体育用品有限公司 | 北京王府井大楼 | 801 | ● | 100%锦纶 | 锦纶100% | 是 | 40+ | >50 | —— | 33.4
8 | TOREAD 探路者 | 女式TIEF越野皮肤衣 | 莓紫 | TAEC 82160-E13D | 北京探路者户外用品股份有限公司 | 甘家口商场 | 489 | ● | 面料：100%锦纶 | 锦纶100% | 是 | 40+ | >50 | —— | 0.4
9 | Que chua | 户外运动青少年防晒轻夹克 | 橙色 | F100 Sunproted ss14 1830425105752 | 台湾迪卡侬有限公司/上海华威运动品有限公司 | 天猫（迪卡侬旗舰店） | 129 | ● | 100%聚酯 | 聚酯纤维 100% | 是 | 40+ | >50 | —— | 5.1
10 |  | 户外徒步防紫外线皮肤风衣 休闲服 | 黄色 | CV HELIUM SUN ARP500L 46624108892 | 台湾迪卡侬有限公司/广州迅力体育用品设计制作有限公司 | 天猫（迪卡侬旗舰店） | 199 | ● | 100%聚酰胺（尼龙） | 锦纶100% | 是 | 40 | >50 | —— | 10.7
11 | Columbia | 机织长袖衬衫 | 灰色 | AR7079 | 哥伦比亚运动服装商贸（上海）有限公司 | 北京王府井百货大楼 | 463 | ● | 主面料：100%聚酯纤维 镶面料：86%聚酯纤维 14%氨纶 里料：100%聚酯纤维 | 面料/里料：聚酯纤维100% 镶拼料：聚酯纤维86.9% 氨纶13.1% | 是 | 40 | >50 | —— | 181
12 | TOREAD 探路者 | 女式徒步皮肤衣 | 白色 | TAEC 82288-G02X | 北京探路者户外用品股份有限公司 | 甘家口商场 | 419 | ● | 面料：100%锦纶 | 锦纶100% | 是 | 30+ | >50 | —— | 1.1
13 | Mountain HARD WEAR | 中灰 | 蓝色 | OM 5798 | 哥伦比亚运动服装商贸（上海）有限公司 | 北京三夫户外马甸西店 | 679.1 | ● | 面料：86%聚酯纤维 14%氨纶 | 聚酯纤维86.9% 氨纶13.1% | 是 | 30 | >50 | —— | 107
14 | KARRIMOR（凯瑞摩）PIKAIA (皮卡虫)系列 | 女士皮肤风衣 | 洋红/中灰 | AWE31304-Q | 厦门市荷玛户外用品有限公司/厦门市蒙珂服饰有限公司 | 北京利生体育商厦 | 500 | 纤维成分、洗涤干燥符号不规范，无安全类别 | 面料：100%尼龙 | 锦纶100% | 是 | 30 | 14 | —— | 464
15 | 杰克·琼斯 | Cuv Blazer（Slim fitting）外套 | 蓝色 | —— | 绫致时装（天津）有限公司 | 北京新世界崇文店 | 569 | ● | 面料：100%锦纶(涂层、装饰物部分除外） | 锦纶100% | 是 | 20+ | >50 | —— | 5.3
16 | CAN·TORP | 男式轻薄皮肤衣 | 枣红 | F72203 | 骆驼（福建）户外用品有限公司 | 北京利生体育商厦 | 369 | ● | 面料：100%锦纶 | 锦纶100% | 是 | >20 | 18 | —— | 186
17 | RAPIDO | 防风外套 | 桔色 | CP48353P18 | 三星法绅贸易（上海）有限公司 | 北京新世界崇文店 | 1242 | ● | 面料：锦纶80% 氨纶20%（涂层除外，配料除外 | 锦纶88.9% 氨纶11.1% | 是 | —— | 19 | —— | 18.7
18 | BEAUME | 男款超薄夹克 | 姜黄 | FBA41075 | 南京北客户外用品有限公司/南京瑞邦服饰用品有限公司 | 北京三夫户外马甸西店 | 278.8 | ● | 面料1:100%锦纶 面料2:100%锦纶 | 锦纶100% | 是 | —— | 5 | —— | 728
19 | 圣弗莱 | 女式轻薄风雨 | 紫罗兰 | 9422853671 | 圣弗莱（福建）户外用品有限公司 | 北京利生体育商厦 | 239 | ● | 面料：100%锦纶 | 锦纶100% | 是 | —— | 12 | —— | 185
20 | Kolumb 哥仑步 | 风衣 | 深灰 | 112644 | 上海哥伦步户外用品有限公司/福建哥仑步户外用品有限公司 | 北京利生体育商厦 | 284.5 | ● | 面料：100%锦纶 | 锦纶100% | 是 | —— | 30 | —— | 69.9
21 | ON TOP CREEPER 爬山虎 | 女式超薄皮肤风衣 | 紫藤色 | UTO22-1 | 南京罕步旅游用品有限公司/南通普瑞达服饰有限公司 | 北京新世界崇文店 | 503 | ● | 100%聚酯纤维 | 锦纶100% | 是 | —— | 12 | —— | 85.5
22 | 361° | 户外系列 单风衣 | 蓝色 | 551413303 | 三六一度（中国）有限公司 | 北京利生体育商厦 | 247 | ● | 面料：100%锦纶 | 锦纶100% | 是 | —— | 36 | —— | 29.8
23 | 凯乐石 （KAILAS） | 男款潮薄风衣 | 黛绿 | KG610094 | 湛江市玛雅旅游用品有限公司 | 北京利生体育商厦 | 523.5 | ● | 面料：100%锦纶 | 锦纶100% | 是 | —— | 50 | —— | 0.8
24 | 卡帕 （Kappa） | 女防风衣 | 白色 | K0422FJ06 | 上海卡帕体育用品有限公司/北京徐园兴业装饰品有限公司 | 甘家口商场 | 538.2 | ● | 面料：100%锦纶（涂层除外） | 锦纶100% | 是 | —— | >50 | —— | 2.3
25 | Maioule 迈奥里 | 女式防晒外套 | 深蓝 | FS-807 | 广州市恒森制衣有限公司 | 天猫（Maioule 旗舰店） | 99 | ● | 面料：100%锦纶（抗紫外线整里） | 锦纶100% | 是 (网站宣传页明示) | —— | 8 | —— | 608
26 | LIFE UNLIMITED | 风衣 | 黄色 | 11411839 | 广州市的佳体育用品有限公司 | 北京利生体育商厦 | 139 | ● | 面料：100%锦纶 100%聚酯纤维（网布） | 面料：锦纶100% 网布：聚酯纤维100% | 是（商场广告牌有明示） | —— | 25 | —— | 92.1
27 | DUNLOP | 女超轻风衣 | 苹果绿 | 41109210 | 福建省呈威体育用品有限公司 | 北京新世界崇文店 | 298 | ● | 面料：100%锦纶 | 锦纶100% | —— | —— | 6 | —— | 420
28 | PATAGONIA | M's Houdininjkt 男士皮肤风衣 | 火花橙色 | 24140 | 南京麦金利户外用品有限公司 | 三夫户外用品股份有限公司 | 1215.5 | ● | 面料：100%锦纶 | 锦纶100% 涂层除外 | —— | —— | 31 | —— | 2.5
29 | Marmot | 单夹服装（女） | 樱桃红 | U36020 | 北京锐极泷峰国际贸易有限公司 | 北京三夫户外马甸西店 | 1274.2 | ● | 面料：100%锦纶 里料：80%聚酯纤维 20%锦纶 | 面料：锦纶100% 里料：聚酯纤维79.2% 锦纶20.8% | —— | —— | 22 | —— | 14.5
30 | —— | —— | 浅蓝 | —— | —— | 西单明珠广场 | 35 | 无产品使用说明 | —— | 锦纶100% | —— | —— | 3 | —— | 261
备注 | 1.比较试验结果只对所购买的样品负责，不代表该品牌其他规格、型号、批次的产品质量情况。
2.排序不分先后，任何企业不得利用本次比较试验结果作产品宣传。
3.“●”表示产品使用说明内容完整。
4.“——”表示防晒衣样品对该内容没有标注或标注不清。
5.防紫外线性能通常用UPF即紫外线防护系数表示，UPF值越高，防紫外线性能越好。我国GB／T18830-2009标准规定，当UPF＞40，且(UVA)AV＜5%时（标识为UPF40+），可称为“防紫外线产品”。
6.透气性数值越大，透气性越好。按照GB/T21295标准中有关规定，透气性大于等于180mm/s的服装，具有良好的透气性。
7.30款样品的甲醛含量、pH值、异味等涉及基本安全的指标和服装的透湿性能进行了测试，试验结果显示，均符合相关标准要求。